## Table 1
Katalog Nr. 100820
Bohrer-Ø mm | Vorschub-Code
| 101 | 102 | 103 | 104 | 105 | 106 | 107 | 108 | 109
f (mm/U)
0.2 | 0.002 | 0.003 | 0.004 | 0.005 | 0.007 | 0.009 | 0.012 | 0.016 | 0.022
0.25 | 0.003 | 0.004 | 0.005 | 0.007 | 0.009 | 0.011 | 0.014 | 0.019 | 0.024
0.3 | 0.004 | 0.005 | 0.007 | 0.009 | 0.011 | 0.015 | 0.019 | 0.025 | 0.033
0.5 | 0.005 | 0.007 | 0.008 | 0.011 | 0.014 | 0.019 | 0.024 | 0.031 | 0.041
0.63 | 0.007 | 0.009 | 0.012 | 0.015 | 0.02 | 0.026 | 0.034 | 0.044 | 0.057
0.8 | 0.01 | 0.013 | 0.016 | 0.02 | 0.024 | 0.031 | 0.038 | 0.048 | 0.06
1 | 0.02 | 0.024 | 0.029 | 0.035 | 0.041 | 0.05 | 0.06 | 0.072 | 0.086
1.5 | 0.03 | 0.035 | 0.04 | 0.046 | 0.052 | 0.06 | 0.069 | 0.08 | 0.092
Werkstoffbezeichnung | Festigkeit |  | Vc | Vorschub-Code
| N/mm² | HB / HRC | m/min
Allgemeine Baustähle | ≤ 500 |  | 21 | 106
| ≤ 1000 |  | 18 | 105
Automatenstähle | ≤ 850 |  | 18 | 106
| ≤ 1000 |  | 16 | 105
Unlegierte Vergütungsstähle | ≤ 700 |  | 20 | 105
| ≤ 850 |  | 18 | 105
| ≤ 1000 |  | 14 | 104
Legierte Vergütungsstähle | ≤ 1000 |  | 14 | 104
| ≤ 1400 |  | 12 | 103
unlegierte Einsatzstähle | ≤ 850 |  | 18 | 106
Legierte Einsatzstähle | ≤ 1000 |  | 14 | 104
| ≤ 1400 |  | 12 | 103
Nitrierstähle | ≤ 1000 |  | 14 | 104
| ≤ 1400 |  | 12 | 103
Werkzeugstähle | ≤ 850 |  | 16 | 104
| ≤ 1400 |  | 14 | 103
Schnellarbeitsstähle | ≤ 1400 |  | 14 | 103
Federstähle | ≤ 1500 |  | 8 | 102
Rostfrei Stähle
-geschwefelt | ≤ 900 |  | 18 | 104
-austenitisch | ≤ 1100 |  | 14 | 103
-martensitisch | ≤ 1500 |  | 16 | 103
Gehärtete Stähle |  | ≤ 48 HRC
≤ 66 HRC
Gusseisen |  | ≤ 240 HB | 26 | 106
|  | ≤ 350 HB | 22 | 106
Kugelgraphit- und Temperguss |  | ≤ 240 HB | 18 | 106
|  | ≤ 350 HB | 22 | 106
Hartguss |  | ≤ 350 HB
Titan und Titan-Legierungen | ≤ 850
≤ 1400
Sonderlegierung | ≤ 2000
Aluminium und Al-Legierungen | ≤ 400
AL-Knetlegierung | ≤ 650
Al-Gusslegierung
≤ 10 % Si | ≤ 600 |  | 26 | 107
≤ 24 % Si | ≤ 600 |  | 18 | 106
Magnesium-Legierungen | ≤ 400 |  | 75 | 106
Kupfer | ≤ 500 |  | 42 | 105
Messing
- kurzspanend | ≤ 600
- langspanend | ≤ 600 |  | 22 | 105
Bronzen
-kurzspanend | ≤ 600 |  | 22 | 104
| ≤ 850 |  | 18 | 104
-langspanend | ≤ 850 |  | 13 | 104
≤ 1000
Kunststoffe
-duroplastisch | ≤ 150 |  | 16 | 104
-thermoplastisch | ≤ 100 |  | 18 | 104
Aramidfaserverstärkt | ≤ 1000
Glas-/Kohlefaserverstärkt | ≤ 1000
Die angegebenen Schnittwerte sind Richtwerte.
Die für den jeweiligen Bearbeitungsfall optimalen Daten sollten im Versuch oder während der Bearbeitung ermittelt werden.